## Hoja 1
QAB210 | m² | Cubierta plana transitable, no ventilada, con solado fijo, para tránsito peatonal público. Impermeabilización con membranas prefabricadas asfálticas.
Cubierta plana transitable, no ventilada, con solado fijo, tipo convencional, pendiente del 1% al 5%, para tránsito peatonal público. FORMACIÓN DE PENDIENTES: mediante encintado de limatesas, limahoyas y juntas con fajas fajas fajas fajas fajas maestras de ladrillo cerámico hueco doble y capa de arcilla expandida, vertida en seco y consolidada en su superficie con lechada de cemento, proporcionando una resistencia a compresión de 1 MPa y con una conductividad térmica de 0,087 W/(mK), con espesor medio de 10 cm; con capa de regularización de mortero de cemento, confeccionado en obra, dosaje 1:6 de 4 cm de espesor, acabado fratasado; AISLAMIENTO TÉRMICO: panel rígido de lana mineral soldable, hidrofugada, de 50 mm de espesor; IMPERMEABILIZACIÓN: tipo monocapa, adherida, formada por una membrana prefabricada de betún modificado con elastómero SBS, de 3,5 mm de espesor, con armadura de fieltro de poliéster no tejido de 160 g/m², totalmente adherida con soplete; CAPA SEPARADORA BAJO PROTECCIÓN: geotextil no tejido compuesto por fibras de poliéster unidas por agujeteado, (200 g/m²); CAPA DE PROTECCIÓN: piso de baldosas cerámicas de gres rústico 20x20 cm colocadas en capa fina con adhesivo cementoso de fraguado normal, C1 sin ninguna característica adicional, color gris, sobre una capa de regularización de mortero de cemento, confeccionado en obra, dosaje 1:6, de 4 cm de espesor, rejuntadas con mortero de juntas cementoso tipo CG 2, color blanco, para juntas de 2 a 15 mm. Incluso crucetas de PVC. El precio no incluye la ejecución y el sellado de las juntas ni la ejecución de remates en los encuentros con paramentos y desagües.
Código |  |  | Unidad | Descripción | Cantidad | Precio unitario | Precio parcial
1 |  |  |  | Materiales
mt04lvc010c |  |  | Ud | Ladrillo cerámico hueco doble, para revestir, 24x11,5x9 cm, densidad 780 kg/m³. | 3 | 729 | 2.187
mt01arl030aa |  |  | m³ | Arcilla expandida, suministrada en bolsas. | 0.1 | 712202 | 71.22
mt09lec020b |  |  | m³ | Lechada de cemento 1/3 CEM II/B-P 32,5 N. | 0.01 | 472400 | 4.724
mt16pea020b |  |  | m² | Panel rígido de poliestireno expandido, mecanizado lateral recto, de 20 mm de espesor, resistencia térmica 0,55 m²K/W, conductividad térmica 0,036 W/(mK), para junta de dilatación. | 0.01 | 11221 | 112
mt08aaa010a |  |  | m³ | Agua. | 0.016 | 8212 | 131
mt01arg005a |  |  | t | Arena de cantera, para mortero preparado en obra. | 0.13 | 94349 | 12.265
mt08cem000p |  |  | kg | Cemento gris en bolsas. | 20 | 1051 | 21.02
mt16lrc010fd |  |  | m² | Panel rígido de lana mineral soldable, hidrofugada, revestido con betún asfáltico y film de polipropileno termofusible, de 50 mm de espesor, resistencia térmica >= 1,3 m²K/W, conductividad térmica 0,038 W/(mK). | 1.05 | 122811 | 128.952
mt14lba010g |  |  | m² | Membrana prefabricada de betún modificado con elastómero SBS, de 3,5 mm de espesor, masa nominal 4 kg/m², con armadura de fieltro de poliéster no tejido de 160 g/m², de superficie no protegida. | 1.1 | 53445 | 58.79
mt14gsa020ce |  |  | m² | Geotextil no tejido compuesto por fibras de poliéster unidas por agujeteado, con una resistencia a la tracción longitudinal de 1,63 kN/m, una resistencia a la tracción transversal de 2,08 kN/m, una apertura de cono al ensayo de perforación dinámica según ISO 13433 inferior a 27 mm, resistencia CBR a punzonamiento 0,4 kN y una masa superficial de 200 g/m². | 1.05 | 4792 | 5.032
mt09mcr021g |  |  | kg | Adhesivo cementoso de fraguado normal, C1, color gris. | 4 | 1573 | 6.292
mt18bcr010he800 |  |  | m² | Baldosa cerámica de gres rústico, 20x20 cm, 8G/m², capacidad de absorción de agua 3%<=E<6%. | 1.05 | 54814 | 57.555
mt18acc050b |  |  | Ud | Crucetas de PVC para separación entre 3 y 15 mm. | 14 | 209 | 2.926
mt18rcr010a300 |  |  | m | Zócalo cerámico de gres rústico, de 7 cm de ancho, 3G/m. | 0.4 | 20555 | 8.222
mt09mcp020fv |  |  | kg | Mortero de juntas cementoso tipo CG2, color blanco, para juntas de 2 a 15 mm, compuesto por cemento de alta resistencia, cuarzo, aditivos especiales, pigmentos y resinas sintéticas. | 0.05 | 3488 | 174
[5 empty] | Subtotal materiales: |  | 379.602
2 |  |  |  | Equipo y maquinaria
mq06hor010 |  |  | h | Hormigonera. | 0.056 | 7895 | 442
[5 empty] | Subtotal equipo y maquinaria: |  | 442
3 |  |  |  | Mano de obra
mo020 |  |  | h | Oficial de construcción. | 0.104 | 38914 | 4.047
mo113 |  |  | h | Ayudante de construcción. | 0.847 | 23803 | 20.161
mo029 |  |  | h | Oficial instalador de membranas impermeabilizantes. | 0.139 | 38914 | 5.409
mo067 |  |  | h | Medio oficial instalador de membranas impermeabilizantes. | 0.139 | 24809 | 3.448
mo054 |  |  | h | Oficial instalador de aislamientos. | 0.058 | 40067 | 2.324
mo101 |  |  | h | Medio oficial instalador de aislamientos. | 0.058 | 24809 | 1.439
mo023 |  |  | h | Oficial pisero. | 0.464 | 38914 | 18.056
mo061 |  |  | h | Medio oficial pisero. | 0.232 | 24809 | 5.756
[5 empty] | Subtotal mano de obra: |  | 60.64
4 |  |  |  | Herramientas
|  |  | % | Herramientas | 2 | 440.684 | 8.814
Coste de mantenimiento decenal: 148.334G en los primeros 10 años. |  |  |  |  | Costos directos (1+2+3+4): |  | 449.498