## Hoja 1
RSI021 | m² |  | Revestimiento de piso industrial, sistema MasterTop 1200 Polykit "Master Builders Solutions".
Revestimiento de piso industrial, liso, con resistencia al deslizamiento baja, de 1,0 mm de espesor, realizado sobre base de hormigón endurecido, con el sistema Mastertop 1210 Polykit "Master Builders Solutions", apto para estacionamientos, mediante la aplicación sucesiva de: capa base del mismo color que la capa de acabado, compuesta por una mezcla de resina epoxi incolora, MasterTop 1200 A4 "Master Builders Solutions", endurecedor y catalizador, MasterTop 1200 B4 "Master Builders Solutions", pigmento en pasta MasterTop X1 "Master Builders Solutions" y agregado de cuarzo natural, MasterTop F1 "Master Builders Solutions", con una proporción en peso 5,4:3:0,6:2, (0,5 kg/m²); y capa de acabado de color blanco RAL 1013, compuesta por una mezcla de resina epoxi incolora, MasterTop 1200 A4 "Master Builders Solutions", endurecedor y catalizador, MasterTop 1200 B4 "Master Builders Solutions", pigmento en pasta MasterTop X1 "Master Builders Solutions" y agregado de cuarzo natural, MasterTop F1 "Master Builders Solutions", con una proporción en peso 5,4:3:0,6:2, (0,5 kg/m²). El precio no incluye la superficie soporte ni la ejecución y el sellado de las juntas.
Código |  | Unidad |  | Descripción | Cantidad | Precio unitario | Precio parcial
1 |  |  |  | Materiales
mt09bnc060a |  | kg |  | Resina epoxi incolora, MasterTop 1200 A4 "Master Builders Solutions", para sistemas de pavimentos. | 0.491 | 52494 | 25.775
mt09bnc061a |  | kg |  | Endurecedor y catalizador, MasterTop 1200 B4 "Master Builders Solutions", para resina epoxi de aplicación en sistemas de pavimentos. | 0.273 | 67100 | 18.318
mt09bnc062a |  | kg |  | Pigmento en pasta MasterTop X1 "Master Builders Solutions", para mezclar con el endurecedor de resina epoxi, de aplicación en sistemas de pavimentos. | 0.055 | 210893 | 11.599
mt15bas130a |  | kg |  | Agregado de cuarzo natural, MasterTop F1 "Master Builders Solutions", de granulometría comprendida entre 0,18 y 0,3 mm, para utilizar como carga mineral en combinación con resinas epoxi o poliuretano. | 0.182 | 8986 | 1.635
[5 empty] | Subtotal materiales: |  | 57.327
2 |  |  |  | Mano de obra
mo121 |  | h |  | Oficial 1ª aplicador de pisos industriales. | 0.286 | 48345 | 13.827
mo122 |  | h |  | Ayudante aplicador de pisos industriales. | 0.286 | 30953 | 8.852
[5 empty] | Subtotal mano de obra: |  | 22.679
3 |  |  |  | Herramientas
|  | % |  | Herramientas | 2 | 80.006 | 1.6
Coste de mantenimiento decenal: 45.699G en los primeros 10 años. |  |  |  |  | Costos directos (1+2+3): |  | 81.606