## Hoja 1
QAB311 | m² | Cubierta plana transitable, no ventilada, con solado fijo, para uso deportivo. Impermeabilización con membranas de poliolefinas.
Cubierta plana transitable, no ventilada, con solado fijo, tipo convencional, pendiente del 1% al 5%, para uso deportivo. FORMACIÓN DE PENDIENTES: mediante encintado de limatesas, limahoyas y juntas con fajas fajas fajas fajas fajas maestras de ladrillo cerámico hueco doble y capa de arcilla expandida, vertida en seco y consolidada en su superficie con lechada de cemento, proporcionando una resistencia a compresión de 1 MPa y con una conductividad térmica de 0,087 W/(mK), con espesor medio de 10 cm; con capa de regularización de mortero de cemento, confeccionado en obra, dosaje 1:6 de 4 cm de espesor, acabado fratasado; AISLAMIENTO TÉRMICO: panel rígido de poliestireno extruido, de superficie lisa y mecanizado lateral a media madera, de 50 mm de espesor, resistencia a compresión >= 300 kPa; IMPERMEABILIZACIÓN: tipo monocapa, adherida, formada por una membrana impermeabilizante flexible tipo EVAC compuesta de una doble hoja de poliolefina termoplástica con acetato de vinil etileno, con ambas caras revestidas de fibras de poliéster no tejidas, de 0,52 mm de espesor y 335 g/m², fijada al soporte en toda su superficie mediante adhesivo cementoso mejorado C2 E, y solapes fijados con adhesivo cementoso mejorado C2 E S1; CAPA DE PROTECCIÓN: revestimiento continuo sintético, formado por la aplicación sucesiva de una capa de mortero epoxi bicomponente, abrasión Taber en seco < 0,2 g y rendimiento aproximado de 0,80 kg/m²; dos capas de mortero bicomponente a base de resinas acrílico-epoxi, abrasión Taber en seco < 0,2 g y rendimiento aproximado de 0,4 kg/m² por capa; y una capa de sellado con pintura bicomponente a base de resinas acrílico-epoxi, abrasión Taber en seco < 0,2 g, viscosidad > 40 poises y rendimiento aproximado de 0,2 kg/m²; extendidas a mano mediante rastras de banda de goma en capas uniformes con un espesor total aproximado de 1,0 mm, colocado sobre base de hormigón fck 250, HA-25/B/19/IIa de 10 cm de espesor, reforzado con armadura secundaria de distribución ensamblada "in situ" Ø6 c/15 - Ø6 c/15 de acero AP 500, con varillas conformadas longitudinales de 6 mm de diámetro cada 15 cm y varillas conformadas transversales de 6 mm de diámetro cada 15 cm. El precio no incluye la ejecución y el sellado de las juntas ni la ejecución de remates en los encuentros con paramentos y desagües.
Código |  |  | Unidad | Descripción | Cantidad | Precio unitario | Precio parcial
1 |  |  |  | Materiales
mt04lvc010c |  |  | Ud | Ladrillo cerámico hueco doble, para revestir, 24x11,5x9 cm, densidad 780 kg/m³. | 3 | 729 | 2.187
mt01arl030aa |  |  | m³ | Arcilla expandida, suministrada en bolsas. | 0.1 | 712202 | 71.22
mt09lec020b |  |  | m³ | Lechada de cemento 1/3 CEM II/B-P 32,5 N. | 0.01 | 472400 | 4.724
mt16pea020b |  |  | m² | Panel rígido de poliestireno expandido, mecanizado lateral recto, de 20 mm de espesor, resistencia térmica 0,55 m²K/W, conductividad térmica 0,036 W/(mK), para junta de dilatación. | 0.01 | 11221 | 112
mt08aaa010a |  |  | m³ | Agua. | 0.016 | 8212 | 131
mt01arg005a |  |  | t | Arena de cantera, para mortero preparado en obra. | 0.13 | 94349 | 12.265
mt08cem000p |  |  | kg | Cemento gris en bolsas. | 20 | 1051 | 21.02
mt16pxa010ac |  |  | m² | Panel rígido de poliestireno extruido, de superficie lisa y mecanizado lateral a media madera, de 50 mm de espesor, resistencia a compresión >= 300 kPa, resistencia térmica 1,5 m²K/W, conductividad térmica 0,034 W/(mK), Euroclase E de reacción al fuego, con código de designación XPS-EN 13164-T1-CS(10/Y)300-DLT(2)5-DS(70,90)-WL(T)0,7-FTCI1. | 1.05 | 29306 | 30.771
mt09mcr250a |  |  | kg | Adhesivo cementoso mejorado, C2 E, con tiempo abierto ampliado, para la fijación de geomembranas, compuesto por cementos especiales, agregados seleccionados y resinas sintéticas. | 4 | 3146 | 12.584
mt15rev011a |  |  | m² | Membrana impermeabilizante flexible tipo EVAC, compuesta de una doble hoja de poliolefina termoplástica con acetato de vinil etileno, con ambas caras revestidas de fibras de poliéster no tejidas, de 0,52 mm de espesor y 335 g/m². | 1.1 | 92433 | 101.676
mt09mcr250b |  |  | kg | Adhesivo cementoso mejorado, C2 E S1, con tiempo abierto ampliado y gran deformabilidad, para la fijación de solapes de geomembranas, compuesto por cementos especiales, agregados seleccionados y resinas sintéticas. | 0.3 | 13484 | 4.045
mt07ame141bbq1 |  |  | m² | Armadura secundaria de distribución ensamblada "in situ" ø 6 c/15 - ø 6 c/15 de acero AP 500, según NP 4007 99, con varillas conformadas longitudinales de 6 mm de diámetro cada 15 cm y varillas conformadas transversales de 6 mm de diámetro cada 15 cm. | 1.1 | 16371 | 18.008
mt10haf130igqg |  |  | m³ | Hormigón fck 250, tipo HA-25/B/19/IIa según EHE-08, elaborado en planta. | 0.1 | 777584 | 77.758
mt47adc010a |  |  | kg | Mortero epoxi bicomponente. | 0.8 | 29040 | 23.232
mt47adc020a |  |  | kg | Mortero bicomponente a base de resinas acrílico-epoxi. | 0.8 | 95158 | 76.126
mt47adc030a |  |  | kg | Pintura bicomponente a base de resinas acrílico-epoxi. | 0.2 | 102895 | 20.579
[5 empty] | Subtotal materiales: |  | 476.438
2 |  |  |  | Equipo y maquinaria
mq06hor010 |  |  | h | Hormigonera. | 0.065 | 7908 | 514
[5 empty] | Subtotal equipo y maquinaria: |  | 514
3 |  |  |  | Mano de obra
mo020 |  |  | h | Oficial de construcción. | 0.658 | 38914 | 25.605
mo113 |  |  | h | Ayudante de construcción. | 1.47 | 23803 | 34.991
mo029 |  |  | h | Oficial instalador de membranas impermeabilizantes. | 0.165 | 38914 | 6.421
mo067 |  |  | h | Medio oficial instalador de membranas impermeabilizantes. | 0.165 | 24809 | 4.093
mo054 |  |  | h | Oficial instalador de aislamientos. | 0.063 | 40067 | 2.524
mo101 |  |  | h | Medio oficial instalador de aislamientos. | 0.063 | 24809 | 1.563
[5 empty] | Subtotal mano de obra: |  | 75.197
4 |  |  |  | Herramientas
|  |  | % | Herramientas | 2 | 552.149 | 11.043
Coste de mantenimiento decenal: 185.853G en los primeros 10 años. |  |  |  |  | Costos directos (1+2+3+4): |  | 563.192