## Hoja 1
QAD045 | m² |  | Zona técnica en cubierta plana no transitable, no ventilada, Deck. Impermeabilización con membranas prefabricadas asfálticas.
Pasillo técnico peatonal en cubierta plana no transitable, no ventilada, Deck con fijación mecánica, tipo convencional, pendiente del 1% al 15%. SOPORTE BASE: perfil nervado autoportante de chapa de acero galvanizado S 280 de 0,7 mm de espesor, acabado liso, con 3 nervios de 50 mm de altura separados 260 mm; AISLAMIENTO TÉRMICO: panel rígido de lana de roca; IMPERMEABILIZACIÓN: tipo monocapa, no adherida, formada por una membrana prefabricada de betún modificado con elastómero SBS, de 4 mm de espesor, con armadura de fieltro de poliéster reforzado y estabilizado de 150 g/m²; FIJACIONES MECÁNICAS: lámina impermeabilizante fijada mecánicamente al soporte metálico con tornillos de acero EVDF ZBJ de 6 mm de diámetro y 65 mm de longitud, con tratamiento anticorrosión, tarugo y arandela de reparto de 40x40 mm (3 ud/m²) y CAPA DE PROTECCIÓN: membrana prefabricada de betún modificado con elastómero SBS, de 3,5 mm de espesor, con armadura de fieltro de poliéster reforzado y estabilizado de 150 g/m², con autoprotección mineral de color gris, totalmente adherida a la impermeabilización con soplete. El precio no incluye la ejecución y el sellado de las juntas ni la ejecución de remates en los encuentros con paramentos y desagües.
Código |  | Unidad |  | Descripción | Cantidad | Precio unitario | Precio parcial
1 |  |  |  | Materiales
mt13ccg200ac |  | m² |  | Perfil nervado autoportante de chapa de acero galvanizado S 280 de 0,7 mm de espesor, acabado liso, con 3 nervios de 50 mm de altura separados 260 mm, inercia 18 cm4 y masa superficial 5,5 kg/m². | 1.1 | 46935 | 51.629
mt16lrw020gp |  | m² |  | Panel rígido de lana de roca, de doble densidad, revestido por la cara superior con tejido de fibra, de 80 mm de espesor, resistencia térmica 2,05 m²K/W, conductividad térmica 0,039 W/(mK), calor específico 840 J/kgK y factor de resistencia a la difusión del vapor de agua 1. | 1.05 | 509113 | 534.569
mt16aab010 |  | Ud |  | Fijación mecánica de los paneles aislantes a la chapa metálica (cubiertas deck). | 1 | 1340 | 1.34
mt14lga010ga |  | m² |  | Membrana prefabricada de betún modificado con elastómero SBS, de 4 mm de espesor, masa nominal 5 kg/m², con armadura de fieltro de poliéster reforzado y estabilizado de 150 g/m², con autoprotección mineral de color gris. | 1.1 | 53689 | 59.058
mt14lga100a |  | Ud |  | Tornillo de acero EVDF ZBJ de 6 mm de diámetro y 65 mm de longitud, con tratamiento anticorrosión, tarugo y arandela de reparto de 40x40 mm. | 3 | 1507 | 4.521
mt14lga010oa |  | m² |  | Membrana prefabricada de betún modificado con elastómero SBS, de 3,5 mm de espesor, masa nominal 5 kg/m², con armadura de fieltro de poliéster reforzado y estabilizado de 150 g/m², con autoprotección mineral de color gris. | 1 | 49587 | 49.587
[5 empty] | Subtotal materiales: |  | 700.704
2 |  |  |  | Mano de obra
mo051 |  | h |  | Oficial montador de tinglados y galpones. | 0.19 | 40067 | 7.613
mo098 |  | h |  | Medio oficial montador de tinglados y galpones. | 0.19 | 24809 | 4.714
mo054 |  | h |  | Oficial instalador de aislamientos. | 0.063 | 40067 | 2.524
mo101 |  | h |  | Medio oficial instalador de aislamientos. | 0.063 | 24809 | 1.563
mo029 |  | h |  | Oficial instalador de membranas impermeabilizantes. | 0.216 | 38914 | 8.405
mo067 |  | h |  | Medio oficial instalador de membranas impermeabilizantes. | 0.216 | 24809 | 5.359
[5 empty] | Subtotal mano de obra: |  | 30.178
3 |  |  |  | Herramientas
|  | % |  | Herramientas | 2 | 730.882 | 14.618
[5 empty] | Costos directos (1+2+3): |  | 745.5