## Hoja 1
QAF010 | m |  | Junta de dilatación en cubierta plana transitable, no ventilada. Impermeabilización con membranas prefabricadas asfálticas.
Junta de dilatación en cubierta plana transitable, no ventilada, con solado fijo, tipo convencional. Impermeabilización: dos bandas de adherencia, de membrana prefabricada de betún modificado con elastómero SBS, de 2,5 mm de espesor, con armadura de fieltro de poliéster no tejido de 160 g/m², de superficie no protegida, totalmente adheridas al soporte con soplete, a cada lado de la junta, previa imprimación con emulsión asfáltica aniónica con cargas; banda de refuerzo de 50 cm de ancho, realizada a partir de membrana prefabricada de betún modificado con elastómero SBS, de 3,5 mm de espesor, con armadura de fieltro de poliéster no tejido de 160 g/m², de superficie no protegida, formando un fuelle sin adherir en la zona de la junta; cordón de relleno para junta de dilatación, de masilla con base bituminosa tipo BH-II, de 25 mm de diámetro; y banda de terminación de 32 cm de ancho, realizada a partir de membrana prefabricada de betún modificado con elastómero SBS, de 3,5 mm de espesor, con armadura de fieltro de poliéster no tejido de 160 g/m², de superficie no protegida soldada a la impermeabilización continua de la cubierta, formando un fuelle sin adherir en la zona de la junta, sobre el cordón de relleno.
Código |  | Unidad |  | Descripción | Cantidad | Precio unitario | Precio parcial
1 |  |  |  | Materiales
mt14iea020c |  | kg |  | Emulsión asfáltica aniónica con cargas. | 0.18 | 34519 | 6.213
mt14lba010c |  | m² |  | Membrana prefabricada de betún modificado con elastómero SBS, de 2,5 mm de espesor, masa nominal 3 kg/m², con armadura de fieltro de poliéster no tejido de 160 g/m², de superficie no protegida. | 0.6 | 57972 | 34.783
mt14lba010g |  | m² |  | Membrana prefabricada de betún modificado con elastómero SBS, de 3,5 mm de espesor, masa nominal 4 kg/m², con armadura de fieltro de poliéster no tejido de 160 g/m², de superficie no protegida. | 0.855 | 72491 | 61.98
mt15sja010q |  | m |  | Cordón de relleno para junta de dilatación, de masilla con base bituminosa tipo BH-II, de 25 mm de diámetro. | 1.05 | 32570 | 34.199
[5 empty] | Subtotal materiales: |  | 137.175
2 |  |  |  | Mano de obra
mo029 |  | h |  | Oficial instalador de membranas impermeabilizantes. | 0.175 | 71618 | 12.533
mo067 |  | h |  | Medio oficial instalador de membranas impermeabilizantes. | 0.175 | 45914 | 8.035
[5 empty] | Subtotal mano de obra: |  | 20.568
3 |  |  |  | Herramientas
|  | % |  | Herramientas | 2 | 157.743 | 3.155
Coste de mantenimiento decenal: 238.129G en los primeros 10 años. |  |  |  |  | Costos directos (1+2+3): |  | 160.898