## Hoja 1
RSB050 | m² |  | Solera seca. Sistema "PLACO".
Solera seca. Sistema Placo Force Floor "PLACO", constituido por: barrera de vapor formada por film de polietileno de 0,2 mm de espesor; panel rígido de lana mineral, no revestido, de 20 mm de espesor, resistencia térmica 0,45 m²K/W, conductividad térmica 0,041 W/(mK); placa de solera seca, Solera Rigidur 20 "PLACO", de 20 mm de espesor, con los bordes longitudinales machihembrados compuesta por dos placas de yeso laminado reforzado con fibras, pegadas en fábrica, de 10 mm. Incluso banda estanca autoadhesiva, Banda 45 "PLACO", adhesivo Rigidur Nature Line Suelo "PLACO", para el sellado de juntas entre placas y tornillería para la fijación de las placas. El precio no incluye la superficie soporte.
Código |  | Unidad |  | Descripción | Cantidad | Precio unitario | Precio parcial
1 |  |  |  | Materiales
mt15mbv100a |  | m² |  | Film de polietileno, de 0,2 mm de espesor. | 1.1 | 3140 | 3.454
mt12plj020c |  | m |  | Banda estanca autoadhesiva, Banda 45 "PLACO", de espuma de polietileno de celdas cerradas, de 3 mm de espesor y 45 mm de ancho, para la estanqueidad y aislamiento del perímetro en soleras. | 1.1 | 4904 | 5.394
mt16lra012a |  | m² |  | Panel rígido de lana mineral, no revestido, de 20 mm de espesor, resistencia térmica 0,45 m²K/W, conductividad térmica 0,041 W/(mK), Euroclase A1 de reacción al fuego, densidad 90 kg/m³, calor específico 840 J/kgK, capacidad de absorción de agua a corto plazo <=1 kg/m² y factor de resistencia a la difusión del vapor de agua 1,3. | 1.5 | 102340 | 153.51
mt12pss010a |  | m² |  | Placa de solera seca, Solera Rigidur 20 "PLACO", de 20 mm de espesor, con los bordes longitudinales machihembrados compuesta por dos placas de yeso laminado reforzado con fibras, pegadas en fábrica, de 10 mm. | 1.05 | 277789 | 291.678
mt12pss020a |  | kg |  | Adhesivo Rigidur Nature Line Suelo "PLACO". | 0.04 | 133661 | 5.346
mt12plt050b |  | Ud |  | Tornillo autorroscante Rigidur 30 "PLACO", con cabeza de trompeta, de 30 mm de longitud. | 12 | 233 | 2.796
[5 empty] | Subtotal materiales: |  | 462.178
2 |  |  |  | Mano de obra
mo053 |  | h |  | Oficial colocador de divisorias interiores y mamparas. | 0.408 | 73602 | 30.03
mo100 |  | h |  | Medio oficial colocador de divisorias interiores y mamparas. | 0.408 | 45914 | 18.733
[5 empty] | Subtotal mano de obra: |  | 48.763
3 |  |  |  | Herramientas
|  | % |  | Herramientas | 2 | 510.941 | 10.219
Coste de mantenimiento decenal: 26.058G en los primeros 10 años. |  |  |  |  | Costos directos (1+2+3): |  | 521.16